## camscanner_ocr
附件7
全生物降解地膜性能指标
生物降解 性能 | 有效覆盖时间 (天) | 老化100h 后断裂应变要求 | 水蒸气透过率 (g/㎡.24h) | 产品原材料 | 其他指标
有机成分≥51%; 相对生物分解率≥90% | ≥120 | 纵向≥80%, 横向≥100% | <400 | 不得含有聚乙烯、聚丙烯 等难以降解的烯烃类原料;不得添加邻苯二甲酸酯类增塑剂。 | 产品其他指标需符合 GB/T35795-2017 国家标准有关要求。
— 19 —